## Sheet1 (2)
系列 | 状态State | 产品名称 Material No. | 硬度Hardness | 颜色 Color | 密度Density | 拉伸强度Tensile strength | 拉断伸长率Elongation at break | 撕裂强度 （直角型） Tearing strength (right angle type) | 压缩强度Compressive strength 25% | 压缩永久变形Compression set(25%，23℃，22h） | 使用温度 Use of temperature | 最大尺寸Maximum size | 备 注
|  |  | 邵氏C/Shore C |  | KG／立方 | KPa | % | KN/m | Kpa | % | ℃ | mm
EPDM系列 | 开孔 | EV-10 |  | 黑 | 90±20 | ≥80 | ≥100 | ≥0.5 | 1-3 | ≤8 | —40～110 | 50*1000*2000 | *V1000相当品，低voc
|  | EDK-10 |  | 黑 | 90±20 | ≥80 | [5 empty] | 50*1000*2000 | *E1000相当品
|  | EDK-10V |  | 黑 | 90±20 | ≥80 | [5 empty] | 50*1000*2000 | 细孔
|  | EDK-10F |  | 黑 | 90±20 | ≥80 | [5 empty] | 50*1000*2000 | *C100相当品，HF-1阻燃级别
|  | EDK-10W |  | 白 | 90±20 | ≥80 | [5 empty] | 45*1000*2000
|  | EDK-20 |  | 黑 | 90±20 | ≥80 | ≥150 | ≥0.5 | 1-5 | ≤8 |  | 25*1000*2000 | *930相当品，孔径粗
|  | EDK-1000 |  | 黑 | 100±20 | ≥60 | ≥200 | ≥0.5 | 1-5 | ≤8 |  | 40*1000*2000 | 止水性能佳
|  | EDK-106 |  | 黑 | 130±20 | ≥80 | ≥150 | ≥0.5 | 1-5 | ≤8 |  | 45*1000*2000 | E*85相当品
|  | EDK-10B |  | 黑 | 90±20 | ≥80 | ≥150 | ≥0.5 | 5～25 | ≤8 |  | 45*1000*2000 | E*801相当品，带表皮
| 闭孔 | EDB-14 | 8±3(10) | 黑 | 110±20 | ≥400 | ≥120 | ≥1.5 | 15~40 | ≤10 | —40～100 | 40*1000*2000 | E*088相当品
|  | EDB-15 | 15±5(15) | 黑 | 140±20 | ≥500 | ≥120 | ≥2 | 25～50 | ≤10 |  | 40*1000*2000 | E*288相当品
|  | EDB-16 | 18±5 | 黑 | 150±20 | ≥500 | ≥120 | ≥2 | 30～60 | ≤10 |  | 40*1000*2000 | E*388相当品
|  | EDB-16WL | 20±5 | 黑 | 150±20 | ≥600 | ≥120 | ≥2 | 30～60 | ≤10 |  | 40*1000*2000 | 无硫
|  | EDB-1620 | 24±6 | 黑 | 200±30 | ≥600 | ≥120 | ≥2 | 30～60 | ≤10 |  | 40*1000*2000
NBR/PVC系列 | 开孔 | NKX-55(H) |  | 黑 | 60±20 | ≥100 | ≥100 | ≥0.5 | 1～5 | ≤15 | —30～80 | 30*1000*10000 | 符合REACH法规
|  | NKX-55F |  | 黑 | 60±20 | [6 empty] | 30*1000*10000 | HF-1阻燃级别
|  | NKX-55Y |  | 黄 | 60±20 | [6 empty] | 30*1000*10000
|  | NKX-80 |  | 黑 | 80±20 | ≥100 | ≥120 | ≥0.5 | 2～5 | ≤15 |  | 30*1000*10000
|  | NKP-60(H) |  | 黑 | 70±20 | ≥100 | ≥120 | ≥0.5 | 2～5 | ≤15 |  | 30*1000*10000 | 带表皮，符合REACH法规
| 闭孔 | NBP-65 |  | 黑 | 70±20 | ≥100 | ≥120 | ≥0.5 | 8～20 | ≤15 |  | 30*1000*10000 | 带表皮
|  | NBX-60 |  | 黑 | 70±20 | [6 empty] | 30*1000*10000 | 芯
|  | NBP-70 |  | 黑 | 70±20 | [6 empty] | 30*1000*10000 | 两面带表皮
|  | NCR | 25±5 | 黑 | 150±30 | ≥500 | ≥150 | ≥1 | 50～80 | ≤8 |  | 40*1000*2000 | C*305相当品
NBR系列 | 开孔 | DHR-01 |  | 黑 | 80±20 | ≥100 | ≥100 | ≥0.5 | 1～3 | ≤8 | —40～100 | 25*700*3000 | 不含PVC成分，手感细腻柔软
SI系列 | 闭孔 | TT-01 | 5±3 | 橙 | 250±20 | >400 | >200 | >3 | 15～30 | <5 | —40～200 | 25*500*1500 | TT*01相当品，耐高温
|  | TT-02 | 5±3 | 灰 | 250±20 | [6 empty] | 25*500*1500 | TT*02相当品，耐高温
|  | TT-03 | 15±5 | 黑 | 350±20 |  |  |  | 20～60 |  |  | 25*500*1500 | TT*03相当品，耐高温